## UA
|  | Україна | [5 empty] | www.ecomplus.com.ua
|  | Товариство з обмежною відповідальністю | [5 empty] | ecomplus@ukr.net
|  | "ЕКОМПЛЮС" | [5 empty] | т/ф | +38 050 650 97 00
|  | 69041, м. Запоріжжя, бул. Вінтера, 46, оф. 2.4 | [5 empty] | т/м | +38 050 484 55 51
|  | ЄДРПОУ 41197611, АТ ОТП Банк, м. Київ | [5 empty] | т/м | +38 050 452 07 37
|  | IBAN: UA 72 300528 0000026008455036515 | [5 empty] | т/м | +38 099 716 44 74
Прайс-лист на електроди для електродугового зварювання, різання, наплавки | [8 empty] | 2022-04-01
Розница
Для вуглецевих і низколегованих сталей | [5 empty] | Для високолегованих сталей
Марка | Тип за ГОСТ 9467-75 | Ціна грн/кг з ПДВ |  |  |  | Марка | Тип за ГОСТ 10052-75 | Ціна грн/кг з ПДВ
|  | 2 | 2.5 | 3 | 4; 5; 6 |  |  | 2 | 2.5 | 3 | 4; 5; 6
рутилово-целюлозне покриття | [5 empty] | ОЗЛ-8 | 07Х20Н9 | 371.4 | 368.4 | 365.7 | 365.4
SM 6013 RC | Э-46 | 134.08 | 115.08 | 112.38 | 112.08 | ОЗЛ-14 | Э-07Х20Н9 | 411.6 | 408.6 | 405.9 | 405.6
АНО-36 | Э-46 | 100.62 | 97.62 | 94.92 | 94.62 | ЦЛ-11 рут | Э-08Х20Н9Г2Б | 450.96 | 447.96 | 445.26 | 444.96
рутилове покриття | [5 empty] | ЦЛ-11 | Э-08Х20Н9Г2Б | 408.9 | 405.9 | 403.2 | 402.9
SM 7014 R | Э-46 | 119.58 | 116.58 | 113.88 | 113.58 | ЦТ-15 | Э-08Х19Н10Г2Б | 396.54 | 393.54 | 390.84 | 390.54
АНО-21 | Э-46 | 99.84 | 96.84 | 94.14 | 93.84 | НИИ-48Г | Э-10Х20Н9Г6С | 372.42 | 369.42 | 366.72 | 366.42
АНО-4 | Э-46 | 97.98 | 94.98 | 92.28 | 91.98 | ОЗЛ-6 | Э-10Х25Н13Г2 | 435.6 | 432.6 | 429.9 | 429.6
МР-3 | Э-46 | 99.9 | 96.9 | 94.2 | 93.9 | ЗИО-8 | Э-10Х25Н13Г2 | 567.84 | 564.84 | 562.14 | 561.84
ОЗС-12 | Э-46 | 98.28 | 95.28 | 92.58 | 92.28 | НЖ-13 | Э-09Х19Н10Г2М2Б | 605.94 | 602.94 | 600.24 | 599.94
основне покриття | [5 empty] | ЭА-400/10У | Э-07Х19Н11М3Г2Ф | 621.3 | 618.3 | 615.6 | 615.3
SM 7018 В | Э-50А | 116.16 | 113.16 | 110.46 | 110.16 | ЭА-400/10Т | Э-07Х19Н11М3Г2Ф | 621.3 | 618.3 | 615.6 | 615.3
УОНИ13/45 | Э-42А | 83.22 | 80.22 | 77.52 | 77.22 | ЭА-898/21Б | 10Х19Н10Г2МБ2Ф | 644.04 | 641.04 | 638.34 | 638.04
УОНИ13/55 | Э-50А | 89.4 | 86.4 | 83.7 | 83.4 | ЭА-606/11 | Э-08Х19Н9Ф2С2 | 402.6 | 399.6 | 396.9 | 396.6
УОНИ13/65 | Э-60 | 107.1 | 104.1 | 101.4 | 101.1 | ЦЛ-4 | Э-06Х19Н11Г2М2 | 448.02 | 445.02 | 442.32 | 442.02
Для легованих сталей | [5 empty] | ЦТ-1 | Э-09Х16Н8Г3М3Ф | 444.96 | 441.96 | 439.26 | 438.96
[6 empty] | ЭА-395/9 | Э-11Х15Н25М6АГ2 | 1305.6 | 1302.6 | 1299.9 | 1299.6
УОНИ 13/85 | Э-85 |  |  | 117.36 | 117.06 | ЭА-981/15 | Э-09Х15Н25М6АГ2Ф | 1336.62 | 1333.62 | 1330.92 | 1330.62
ОЗШ-1 | Э-100 |  |  | 137.28 | 136.98 | НИАТ-5 | Э-11Х15Н25М6АГ2 | 1297.26 | 1294.26 | 1291.56 | 1291.26
[6 empty] | ОЗЛ-25Б | Э-10Х20Н70Г2М2Б2В | дог | дог | дог | дог
Для теплостійких сталей | [5 empty] | ОЗЛ-17У | Э-03Х23Н27М3Д3Г2Б | дог | дог | дог | дог
[6 empty] | ВИИМ-1 | Э-08Х20Н60М14В | дог | дог | дог | дог
ТМУ-21У | Э-50А |  |  | 106.26 | 105.96 | АНЖР-2 | Э-06Х25Н40М7 | дог | дог | дог | дог
ТМЛ-1У | Э-09Х1М |  |  | 104.64 | 104.34 | ЦТ-28 | Э-08Х14Н65М15В4Г2 | дог | дог | дог | дог
ТМЛ-3У | Э-09Х1МФ |  |  | 170.4 | 170.1
ЦУ-5 | Э-50А |  | 122.1 |  |  | Для наплавки
ЦЛ-39 | Э-09Х1МФ |  | 246
[6 empty] | ОЗН-300 | 11ГЗС | 270÷350 НВ |  | 109.02 | 108.72
Для чавуна, міди та мідних сплавів | [5 empty] | ОЗН-400 | 15Г4С | 350÷430 НВ |  | 111.96 | 111.66
[6 empty] | НР-70 | Э-30Г2ХМ | 34÷36 HRC |  | 148.62 | 148.32
ЦЧ-4 | FeVMnSi |  |  | 606.36 | 606.06 | ОЗШ-1 | Э-16Г2ХМ | 320÷365 НВ |  | 137.28 | 136.98
ОЗЧ-2 | CuNiMn |  |  | 973.14 | 972.84 | ЭН-60М | Э-70Х3СМТ | 53÷61 HRC |  | 153.12 | 152.82
Комсомолец-100 | CuMnSi |  |  | 984.3 | 984 | ОЗН-6 | 90Х4Г2С3Р | 57÷60 HRC |  | 209.64 | 209.34
АНЦ/ОЗМ-3 | Cu |  |  | 848.82 | 848.52 | ОЗН-7 | 75Х5Н2СФР | 53÷58 HRC |  | 283.02 | 282.72
ОЗБ-2М | CuSnMnNi |  |  | 1233.24 | 1232.94 | Т-590 | Э-320Х25С2ГР | 58÷64 HRC |  | 229.74 | 229.44
МНЧ-2 | NiCuMn |  |  | 2668.32 | 2668.02 | Т-620 | Э-320Х23С2ГРТ | 57÷63 HRC |  | 229.74 | 229.44
[6 empty] | ОЗИ-1 | Э-80Х4В18Ф2 | 58÷62 HRC |  | 1404.06 | 1403.76
Для різання будь-яких металів і сплавів | [5 empty] | ОЗИ-3 | Э-90Х4М4ВФ | 59÷64 HRC |  | 612.54 | 612.24
[6 empty] | ВСН-6 | Э-110Х14В13Ф2 | 51÷56 HRC |  | 1123.26 | 1122.96
АНР-2М-З |  |  |  |  | 78.42 | ЦИ-1М | Э-80В18Х4Ф | 58÷61 HRC |  | 1849.62 | 1849.32
АНР-3 |  |  |  |  | 79.02 | КПИ-РИ-1 | 100М7Х4ФТ | 59÷62 HRC |  | 735.78 | 735.48
ОЗР-1 |  |  |  |  | 79.62 | ВСН-8 | 120В12Х8Г | 59÷62 HRC |  | 1072.2 | 1071.9
[6 empty] | ОЗШ-6 | 10Х33Н11М3СГ | 51÷57 HRC |  | 920.4 | 920.1
Для алюминію - виробництва корпорації Böhler | [5 empty] | ОЗШ-8 | 11Х31Н11М3ГСЮФ | 51÷57 HRC |  | 975.96 | 975.66
діаметри електродів Böhler: |  |  | 2.5 | 3.2 | 4 | ЦН-12М | Э-13Х16Н8М5С5Г4Б | 39÷51 HRC |  | дог | дог
UTP-48 | AlSi |  | дог | дог | дог | ЦН-6Л | Э-08Х17Н8С6Г | 39÷51 HRC |  | 377.46 | 377.16
Виготовляєм електроди не вказані в прайс-листі, орієнтовна мінімальна партія - 200кг.
У виробництві використовуються матеріали вищого гатунку. Електроди пакуються по 5; 2,5; 2; 1кг.
Ціни на продукцію можуть коригуватись виходячи з цін на сировину.
В прайсі вказані ціни з розрахунку фасування по 5 кг. При фасуванні у 2 кг і 2.5 кг коробку до ціни додається
1,00 грн/кг, при фасуванні по 1 кг до ціни додається 5,00 грн/кг
ecomplus - електроди для професіоналів